## MODULO
DIPARTIMENTO SCIENZE GEOLOGICHE E GEOTECNOLOGIE
ANALISI GRANULOMETRICA
Località |  |  | Campione | [5 empty] | Profondità |  |  |  | Diametri | % passante |  |  |  | 80
Data |  |  | Operatore | [9 empty] | 75
37.5
[5 empty] | Crivello | Diametro |  |  | Peso | % | Trattenuto | Passante | 19 |  |  |  | 2.734451 | 2.734451 | 82.73445
Analisi con vagli |  |  |  |  | o | grani | Tara | Lordo | grani | parziale | % | % | 9.5 |  |  |  | 3.937891 | 6.672341 | 86.67234
[5 empty] | Setaccio | (mm) |  |  | (gr) |  |  |  | 4.75 |  |  |  | 4.312425 | 10.98477 | 90.98477
VIA UMIDA |  | VIA SECCA |  |  | 3" | 75 | [6 empty] | 2.36 |  |  |  | 5.058558 | 16.04332 | 96.04332
[5 empty] | 1.5" | 37.5 | [6 empty] | 1.18 |  |  |  | 7.215944 | 23.25927 | 103.2593
Diametro max grani |  |  | mm |  | 3/4" | 19 | [6 empty] | 0.6 |  |  |  | 8.380052 | 31.63932 | 111.6393
[5 empty] | 3/8" | 9.5 | [6 empty] | 0.3
Peso secco |  | 1703.45 | gr |  | 4 | 4.75 | [6 empty] | 0.15
[5 empty] | 8 | 2.36 | [6 empty] | 0.075
[5 empty] | 16 | 1.18 | [6 empty] | 0.07073449
Analisi con areometro |  |  |  |  | 30 | 0.6 | [6 empty] | 0.05146685
[5 empty] | 50 | 0.3 | [6 empty] | 0.03710758
Campione secco |  | 50 |  |  | 100 | 0.15 | [6 empty] | 0.02702832
parziale (Pps) |  |  |  |  | 200 | 0.075 | [6 empty] | 0.01978742
[5 empty] | fondo | < 0.075 | [6 empty] | 0.01473877
Peso specifico |  | 2.65 | [10 empty] | 0.01068744
del materiale (gS) | [7 empty] | Totale |  |  |  |  | 0.007694991
0.005532281
Peso specifico |  | 1 | [10 empty] | 0.003956367
del liquido (g) | [12 empty] | 0.003135488
0.001759937
|  |  |  | Cm |  |  | HR |  | X |  |  |  | 0.001479608
|  |  |  | 0.5 |  |  | 15,285 - 0,1377 R' |  | 0 |  |  |  | 0.001208768 |  | D10= | Cu=D60/D10
[15 empty] | D30= | Cc=D30^2/D10/D60
|  | Tempo | Tempe- | Lettura | L corretta | L temper | HR | eta | Diametro | L corretta | Pass.parz. | Pass. Tot |  |  | D60=
Data | Ora | Dt | ratura | R | R'=R+Cm | Ct | cm |  | mm | R"=R'+Ct+Cd | K*R" | X*K*R"
|  | min | t° C | [7 empty] | % | %
|  | 0.5 | 21.5 | 51 | 51.5 |  | 8.19345 | 1.6793e-05 | 0.07073449 | 45.5 | 91 | 0
|  | 1 | 21.5 | 47.5 | 48 |  | 8.6754 | 1.6793e-05 | 0.05146685 | 42 | 84 | 0
|  | 2 | 21.5 | 45 | 45.5 |  | 9.01965 | 1.6793e-05 | 0.03710758 | 39.5 | 79 | 0
|  | 4 | 21.5 | 41 | 41.5 |  | 9.57045 | 1.6793e-05 | 0.02702832 | 35.5 | 71 | 0
|  | 8 | 21.5 | 36 | 36.5 |  | 10.25895 | 1.6793e-05 | 0.01978742 | 30.5 | 61 | 0
|  | 15 | 21.5 | 33 | 33.5 |  | 10.67205 | 1.6793e-05 | 0.01473877 | 27.5 | 55 | 0
|  | 30 | 21.5 | 29 | 29.5 |  | 11.22285 | 1.6793e-05 | 0.01068744 | 23.5 | 47 | 0
|  | 60 | 21.5 | 26 | 26.5 |  | 11.63595 | 1.6793e-05 | 0.007694991 | 20.5 | 41 | 0
|  | 120 | 22 | 23 | 23.5 |  | 12.04905 | 1.676485e-05 | 0.005532281 | 17.5 | 35 | 0
|  | 240 | 22 | 21 | 21.5 |  | 12.32445 | 1.676485e-05 | 0.003956367 | 15.5 | 31 | 0
|  | 390 | 22.5 | 19 | 19.5 |  | 12.59985 | 1.673679e-05 | 0.003135488 | 13.5 | 27 | 0
|  | 1292 | 22.5 | 15 | 15.5 |  | 13.15065 | 1.673679e-05 | 0.001759937 | 9.5 | 19 | 0
|  | 1860 | 23.5 | 13 | 13.5 |  | 13.42605 | 1.668095e-05 | 0.001479608 | 7.5 | 15 | 0
|  | 2820 | 21.5 | 12.5 | 13 |  | 13.4949 | 1.6793e-05 | 0.001208768 | 7 | 14 | 0
Osservazioni